## intern
Art.-Nr. | Artikel-Bezeichnung | LxBxH (mm) | Gewicht | Pal.- | Preis franko | Preisbasis | Warengruppe-Nr | Warengruppe-Text | Intrastat-Nr | Einheit | EAN | Rohdichte | Festigkeitsklasse | Druckspannung dk-MN/m²
|  |  | kg/Stck. | Inhalt | p. ‰ Stck
Die RX-Serie: Die neue Dimension im monolithischen Ziegelmassivbau
THERMOPOR Plan RX 60 WG 150
013006010 | RX® 300/60 | 248x300x249 | 9.4 | 72 | 6130 | 1000 | 150 | THERMOPOR PLAN RX 60 | 69041000 | Stück | 4260661140866 | 0.5 | 4 | 1.9
013656010 | RX® 365/60 | 248x365x249 | 11.3 | 60 | 7460 | 1000 | 150 | THERMOPOR PLAN RX 60 | 69041000 | Stück | 4260661140873 | 0.5 | 4 | 1.9
014256010 | RX® 425/60 | 248x425x249 | 13.4 | 48 | 8720 | 1000 | 150 | THERMOPOR PLAN RX 60 | 69041000 | Stück | 4260661140880 | 0.5 | 4 | 1.9
014906010 | RX® 490/60 | 248x490x249 | 15.7 | 48 | 10080 | 1000 | 150 | THERMOPOR PLAN RX 60 | 69041000 | Stück | 4260661140897 | 0.5 | 4 | 1.9
THERMOPOR Plan RX 65-G WG 155
013006510 | RX® 300/65-G | 248x300x249 | 10.4 | 72 | 6340 | 1000 | 155 | THERMOPOR PLAN RX 65-G | 69041000 | Stück | 4260661140903 | 0.55 | 6 | 2.5
013656510 | RX® 365/65-G | 248x365x249 | 12.6 | 60 | 7715 | 1000 | 155 | THERMOPOR PLAN RX 65-G | 69041000 | Stück | 4260661140927 | 0.55 | 6 | 2.5
014256510 | RX® 425/65-G | 248x425x249 | 14.7 | 48 | 9015 | 1000 | 155 | THERMOPOR PLAN RX 65-G | 69041000 | Stück | 4260661140934 | 0.55 | 6 | 2.5
THERMOPOR Plan RX 80-G WG 160
013008010 | RX® 300/80-GT | 247x300x249 | 12.3 | 72 | 7575 | 1000 | 160 | THERMOPOR PLAN RX 80-GT | 69041000 | Stück | 4260661140972 | 0.7 | 12 | 5
013658010 | RX® 365/80-GT | 247x365x249 | 15.7 | 60 | 8015 | 1000 | 160 | THERMOPOR PLAN RX 80-GT | 69041000 | Stück | 4260661140941 | 0.7 | 12 | 5
014258010 | RX® 425/80-GT | 247x425x249 | 18.3 | 48 | 9375 | 1000 | 160 | THERMOPOR PLAN RX 80-GT | 69041000 | Stück | 4260661140965 | 0.7 | 12 | 5
014908010 | RX® 490/80-GT | 247x490x249 | 21.1 | 48 | 10760 | 1000 | 160 | THERMOPOR PLAN RX 80-GT | 69041000 | Stück | 4260661142228 | 0.7 | 12 | 5
THERMOPOR Plan RX Ergänzungsziegel WG 165
013008030 | RX® 300 End Lang | 248x300x249 | 13.1 | 72 | 8355 | 1000 | 165 | THERMOPOR PLAN RX Ergänzungsziegel | 69041000 | Stück | 4260661140989
013658030 | RX® 365 End Lang | 248x365x249 | 15.7 | 60 | 8840 | 1000 | 165 | THERMOPOR PLAN RX Ergänzungsziegel | 69041000 | Stück | 4260661140996
014258030 | RX® 425 End Lang | 248x425x249 | 18.3 | 48 | 10295 | 1000 | 165 | THERMOPOR PLAN RX Ergänzungsziegel | 69041000 | Stück | 4260661141009
014908030 | RX® 490 End Lang | 248x490x249 | 20.3 | 48 | 10965 | 1000 | 165 | THERMOPOR PLAN RX Ergänzungsziegel | 69041000 | Stück | 4260661141757
013008042 | RX® 300 Eck | 175x300x249 | 9.2 | 60 | 7400 | 1000 | 165 | THERMOPOR PLAN RX Ergänzungsziegel | 69041000 | Stück | 4260661141016
013006520 | RX® 300/2 | 248x300x124 | 5 | 144 | 6020 | 1000 | 165 | THERMOPOR PLAN RX Ergänzungsziegel | 69041000 | Stück | 4260661141023
013656520 | RX® 365/2 | 248x365x124 | 6.2 | 96 | 7325 | 1000 | 165 | THERMOPOR PLAN RX Ergänzungsziegel | 69041000 | Stück | 4260661142372
014256520 | RX® 425/2 | 248x425x124 | 7.2 | 96 | 8575 | 1000 | 165 | THERMOPOR PLAN RX Ergänzungsziegel | 69041000 | Stück | 4260661141047
014906520 | RX® 490/2 | 248x490x124 | 8.5 | 96 | 9250 | 1000 | 165 | THERMOPOR PLAN RX Ergänzungsziegel | 69041000 | Stück | 4260661141054
013008020 | RX®-GT 300/2 | 248x300x124 | 6.2 | 144 | 6290 | 1000 | 165 | THERMOPOR PLAN RX Ergänzungsziegel | 69041000 | Stück | 4260661142594
013658020 | RX®-GT 365/2 | 248x365x124 | 7.9 | 120 | 7655 | 1000 | 165 | THERMOPOR PLAN RX Ergänzungsziegel | 69041000 | Stück | 4260661142600
014258020 | RX®-GT 425/2 | 248x425x124 | 9.1 | 96 | 8955 | 1000 | 165 | THERMOPOR PLAN RX Ergänzungsziegel | 69041000 | Stück | 4260661141078
014908020 | RX®-GT 490/2 | 248x490x124 | 10.6 | 96 | 10325 | 1000 | 165 | THERMOPOR PLAN RX Ergänzungsziegel | 69041000 | Stück | 4260661142617
Die TMZ-Serie: Mit Füllung aus Steinwolle oder Glaswolle
THERMOPOR® Plan MZ65 WG 206
083656512 | MZ 365/65 | 248x365x249 | 12 | 60 | 6350 | 1000 | 206 | THERMOPOR® PLAN MZ65 | 69041000 | Stück |  | 0.55 | 8 | 2.2
084256512 | MZ 425/65 | 248x425x249 | 14.5 | 48 | 7435 | 1000 | 206 | THERMOPOR® PLAN MZ65 | 69041000 | Stück |  | 0.55 | 8 | 2.2
084906512 | MZ 490/65 | 248x490x249 | 16.8 | 48 | 9125 | 1000 | 206 | THERMOPOR® PLAN MZ65 | 69041000 | Stück |  | 0.55 | 8 | 2.2
THERMOPOR® PLAN MZ70 WG 210
082400712 | MZ 240/70 | 248x240x249 | 8.3 | 80 | 4500 | 1000 | 210 | THERMOPOR® PLAN MZ70 und TV7+ | 69041000 | Stück |  | 0.55 | 8 | 2.2
083000712 | MZ 300/70 | 248x300x249 | 10.3 | 72 | 4950 | 1000 | 210 | THERMOPOR® PLAN MZ70 und TV7+ | 69041000 | Stück |  | 0.55 | 8 | 2.2
083650712 | MZ 365/70 | 248x365x249 | 12 | 60 | 6050 | 1000 | 210 | THERMOPOR® PLAN MZ70 und TV7+ | 69041000 | Stück |  | 0.55 | 8 | 2.2
084250712 | MZ 425/70 | 248x425x249 | 14.5 | 48 | 7085 | 1000 | 210 | THERMOPOR® PLAN MZ70 und TV7+ | 69041000 | Stück |  | 0.55 | 8 | 2.2
084900712 | MZ 490/70 | 248x490x249 | 16.8 | 48 | 8690 | 1000 | 210 | THERMOPOR® PLAN MZ70 und TV7+ | 69041000 | Stück |  | 0.55 | 8 | 2.2
THERMOPOR® PLAN TV7+ WG 210
023670712 | TV 365/7+ | 248x365x249 | 13.2 | 60 | 7580 | 1000 | 215 | THERMOPOR® PLAN MZ70 und TV7+ | 69041000 | Stück | 4260661142426 | 0.6 | 10 | 3.4
134270712 | TV 425/7+ | 247x425x249 | 15.4 | 30 | 8900 | 1000 | 215 | THERMOPOR® PLAN MZ70 und TV7+ | 69041000 | Stück |  | 0.6 | 10 | 3.4
134970712 | TV 490/7+ | 247x490x249 | 17.7 | 30 | 11750 | 1000 | 215 | THERMOPOR® PLAN MZ70 und TV7+ | 69041000 | Stück |  | 0.6 | 10 | 3.4
THERMOPOR® PLAN TV7+ WG 218
023677512 | TV 365/7,5+ | 248x365x249 | 15.7 | 60 | 7430 | 1000 | 218 | THERMOPOR® PLAN MZ75-G und TV7,5+ | 69041000 | Stück | 4260661142747 | 0.7 | 10 | 5.1
THERMOPOR® PLAN MZ75 WG 218
033007512 | MZ 300/75-G | 248x300x249 | 13.1 | 72 | 6105 | 1000 | 218 | THERMOPOR® PLAN MZ75-G | 69041000 | Stück |  | 0.7 | 12 | 3.9
083657512 | MZ 365/75-G | 248x365x249 | 15.7 | 60 | 7430 | 1000 | 218 | THERMOPOR® PLAN MZ75-G | 69041000 | Stück |  | 0.7 | 12 | 3.9
084257512 | MZ 425/75-G | 248x425x249 | 18.3 | 48 | 8650 | 1000 | 218 | THERMOPOR® PLAN MZ75-G | 69041000 | Stück |  | 0.7 | 12 | 3.9
THERMOPOR® PLAN TV8+ WG 220
023678012 | TV 365/8+ | 248x365x249 | 15.7 | 60 | 7050 | 1000 | 220 | THERMOPOR® PLAN MZ80-GS und TV8+ | 69041000 | Stück | 4260661141214 | 0.7 | 10 | 5.1
134278012 | TV 425/8+ | 247x425x249 | 18.3 | 30 | 8250 | 1000 | 220 | THERMOPOR® PLAN MZ80-GS und TV8+ | 69041000 | Stück |  | 0.7 | 10 | 5.1
134978012 | TV 490/8+ | 247x490x249 | 21.1 | 30 | 10100 | 1000 | 220 | THERMOPOR® PLAN MZ80-GS und TV8+ | 69041000 | Stück |  | 0.7 | 10 | 5.1
THERMOPOR® PLAN MZ80-GS WG 220
033008012 | MZ 300/80-GS | 248x300x249 | 13 | 72 | 5795 | 1000 | 220 | THERMOPOR® PLAN MZ80-GS und TV8+ | 69041000 | Stück |  | 0.7 | 12 | 3.9
083658012 | MZ 365/80-GS | 248x365x249 | 15.7 | 60 | 7050 | 1000 | 220 | THERMOPOR® PLAN MZ80-GS und TV8+ | 69041000 | Stück |  | 0.7 | 12 | 3.9
084258012 | MZ 425/80-GS | 248x425x249 | 18.4 | 48 | 8250 | 1000 | 220 | THERMOPOR® PLAN MZ80-GS und TV8+ | 69041000 | Stück |  | 0.7 | 12 | 3.9
034908012 | MZ 490/80-GS | 248x490x249 | 21.2 | 48 | 10100 | 1000 | 220 | THERMOPOR® PLAN MZ80-GS und TV8+ | 69041000 | Stück |  | 0.7 | 12 | 3.9
THERMOPOR® PLAN TV 9+ WG 225
023670912 | TV 365/9+ | 248x365x249 | 15.7 | 60 | 6490 | 1000 | 225 | ThermoPlan® MZ90G und MZ90-GMS | 69041000 | Stück | 4260661141979 | 0.7 | 10 | 5.1
134270912 | TV 425/9+ | 247x425x249 | 18.3 | 30 | 7595 | 1000 | 225 | ThermoPlan® MZ90G und MZ90-GMS | 69041000 | Stück |  | 0.7 | 10 | 5.1
THERMOPOR® PLAN MZ90-GMS WG 225
083660912 | MZ 365/90-GMS | 248x365x249 | 15.7 | 60 | 6675 | 1000 | 225 | ThermoPlan® MZ90G und MZ90-GMS | 69041000 | Stück |  | 0.7 | 12 | 4.5
084260912 | MZ 425/90-GMS | 248x425x249 | 18.4 | 48 | 7820 | 1000 | 225 | ThermoPlan® MZ90G und MZ90-GMS | 69041000 | Stück |  | 0.7 | 12 | 4.5
THERMOPOR® PLAN MZ/TV Ergänzungsziegel WG 235
MZ65 & TV7+ + MZ70
023007842N | TMZ 300 Eck | 175x300x249 | 8.5 | 90 | 5370 | 1000 | 235 | ThermoPlan® MZ Ergänzungsziegel | 69041000 | Stück | 4260661141290
023007832N | TMZ 300 End | 123x300x249 | 6.7 | 144 | 3525 | 1000 | 235 | ThermoPlan® MZ Ergänzungsziegel | 69041000 | Stück | 4260661141306
023657832N | TMZ 365 End | 123x365x249 | 8.3 | 120 | 3855 | 1000 | 235 | ThermoPlan® MZ Ergänzungsziegel | 69041000 | Stück | 4260661141313
023657852N | TMZ 365 End lang | 248x365x249 | 13.5 | 60 | 7070 | 1000 | 235 | ThermoPlan® MZ Ergänzungsziegel | 69041000 | Stück | 4260661141320
024257832N | TMZ 425 End | 123x425x249 | 9.7 | 96 | 4490 | 1000 | 235 | ThermoPlan® MZ Ergänzungsziegel | 69041000 | Stück | 4260661141337
024907852N | TMZ 490 End lang | 248x490x249 | 21.1 | 48 | 10120 | 1000 | 235 | ThermoPlan® MZ Ergänzungsziegel | 69041000 | Stück | 4260661141368
023007822N | MZ 300/2 | 248x300x124 | 6 | 144 | 4670 | 1000 | 235 | ThermoPlan® MZ Ergänzungsziegel | 69041000 | Stück | 4260661141375
023657822N | MZ 365/2 | 248x365x124 | 7.3 | 120 | 5590 | 1000 | 235 | ThermoPlan® MZ Ergänzungsziegel | 69041000 | Stück | 4260661141382
024257822N | MZ 425/2 | 248x425x124 | 8.5 | 96 | 6540 | 1000 | 235 | ThermoPlan® MZ Ergänzungsziegel | 69041000 | Stück | 4260661141399
024907822N | MZ 490/2 | 248x490x124 | 9.1 | 96 | 8040 | 1000 | 235 | ThermoPlan® MZ Ergänzungsziegel | 69041000 | Stück
023677822 | TMZ 365/2 | 248x365x124 | 7.3 | 120 | 5590 | 1000 | 235 | ThermoPlan® MZ Ergänzungsziegel | 69041000 | Stück
024277822 | TMZ 425/2 | 248x425x124 | 8.5 | 96 | 6540 | 1000 | 235 | ThermoPlan® MZ Ergänzungsziegel | 69041000 | Stück
024977822 | TMZ 490/2 | 248x490x124 | 9.1 | 96 | 8040 | 1000 | 235 | ThermoPlan® MZ Ergänzungsziegel | 69041000 | Stück
MZ75-G & TV8+ MZ80-G & TV9+ & MZ90-GMS
033009142 | TMZ+ 300 Eck | 175x300x249 | 9.2 | 90 | 5370 | 1000 | 235 | ThermoPlan® MZ Ergänzungsziegel | 69041000 | Stück | 4260661141405
033659152 | TMZ+ 365 End lang | 248x365x249 | 15.8 | 60 | 6530 | 1000 | 235 | ThermoPlan® MZ Ergänzungsziegel | 69041000 | Stück | 4260661141436
024259132N | TMZ+ 425 End | 123x425x249 | 11 | 96 | 4185 | 1000 | 235 | ThermoPlan® MZ Ergänzungsziegel | 69041000 | Stück | 4260661141443
024259152N | TMZ+ 425 End lang | 248x425x249 | 18.3 | 48 | 7645 | 1000 | 235 | ThermoPlan® MZ Ergänzungsziegel | 69041000 | Stück | 4260661141467
023009122N | MZ-G 300/2 | 248x300x124 | 7.4 | 144 | 4670 | 1000 | 235 | ThermoPlan® MZ Ergänzungsziegel | 69041000 | Stück | 4260661141467
023659122N | MZ-G 365/2 | 248x365x124 | 7.9 | 120 | 4810 | 1000 | 235 | ThermoPlan® MZ Ergänzungsziegel | 69041000 | Stück | 4260661141962
024259122N | MZ-G 425/2 | 248x425x124 | 10.5 | 96 | 6725 | 1000 | 235 | ThermoPlan® MZ Ergänzungsziegel | 69041000 | Stück | 4260661141481
024908022N | MZ-G 490/2 | 248x490x124 | 10.5 | 96 | 9345 | 1000 | 235 | ThermoPlan® MZ Ergänzungsziegel | 69041000 | Stück | 4260661141498
023079122 | TMZ+ 300/2 | 248x300x124 | 6.4 | 144 | 5710 | 1000 | 235 | ThermoPlan® MZ Ergänzungsziegel | 69041000 | Stück
023678022 | TMZ+ 365/2 | 248x365x124 | 7.9 | 120 | 5850 | 1000 | 235 | ThermoPlan® MZ Ergänzungsziegel | 69041000 | Stück
024278022 | TMZ+ 425/2 | 248x425x124 | 9.2 | 96 | 6725 | 1000 | 235 | ThermoPlan® MZ Ergänzungsziegel | 69041000 | Stück
024978022 | TMZ+ 490/2 | 248x490x124 | 10.5 | 96 | 9345 | 1000 | 235 | ThermoPlan® MZ Ergänzungsziegel | 69041000 | Stück
HÖHENAUSGLEICH MZ75-G auf Anfrage
Die S/SL-Serie: 100 % Keramik ohne Füllung
THERMOPOR® PLAN S75 WG 240
013657511 | S 365/75 | 248x365x249 | 13.3 | 60 | 5025 | 1000 | 240 | ThermoPlan® S75 | 69041000 | Stück | 4260661140620 | 0.6 | 6 | 1.8
014257511 | S 425/75 | 248x425x249 | 15.6 | 48 | 5885 | 1000 | 240 | ThermoPlan® S75 | 69041000 | Stück | 4260661140743 | 0.6 | 6 | 1.8
014907511 | S 490/75 | 248x490x249 | 17.5 | 48 | 6785 | 1000 | 240 | ThermoPlan® S75 | 69041000 | Stück | 4260661140781 | 0.6 | 6 | 1.8
THERMOPOR® PLAN SL 08 WG 245
013650811 | SL 365/08 | 248x365x249 | 13.4 | 60 | 4290 | 1000 | 245 | THERMOPOR® PLAN SL08 | 69041000 | Stück | 4260661140514 | 0.6 | 8 | 3.6
014250811 | SL 425/08 | 248x425x249 | 15.7 | 48 | 5030 | 1000 | 245 | THERMOPOR® PLAN SL08 | 69041000 | Stück | 4260661140675 | 0.6 | 8 | 3.6
014900811 | SL 490/08 | 248x490x249 | 17.7 | 48 | 6355 | 1000 | 245 | THERMOPOR® PLAN SL08 | 69041000 | Stück | 4260661140811 | 0.6 | 8 | 3.6
THERMOPOR® PLAN SL 09 WG 250
013000911 | S 300/9 | 248x300x249 | 11.1 | 72 | 2570 | 1000 | 250 | THERMOPOR® PLAN SL09 | 69041000 | Stück | 4260661140439 | 0.6 | 8 | 2.3
013650911 | SL 365/09 | 248x365x249 | 13.7 | 60 | 3190 | 1000 | 250 | THERMOPOR® PLAN SL09 | 69041000 | Stück | 4260661140521 | 0.65 | 8 | 3.6
014250911 | SL 425/09 | 248x425x249 | 16 | 48 | 3745 | 1000 | 250 | THERMOPOR® PLAN SL09 | 69041000 | Stück | 4260661140682 | 0.65 | 8 | 3.6
014900911 | SL 490/09 | 248x490x249 | 16 | 48 | 4315 | 1000 | 250 | THERMOPOR® PLAN SL09 | 69041000 | Stück | 4260661140682 | 0.65 | 8 | 3.6
Die T-und TS-Reihe: Ziegel für alle Anforderungen. Hochwertig, druckfest, effizient
THERMOPOR® Plan TS11 WG 265
013651117 | TS 365/11 | 248x365x249 | 15.9 | 60 | 4240 | 1000 | 265 | THERMOPOR® PLAN TS11 und TS12 | 69041000 | Stück | 4260661140569 | 0.75 | 10 | 3.7
014251117 | TS 425/11 | 248x425x249 | 19.3 | 48 | 4990 | 1000 | 265 | THERMOPOR® PLAN TS11 und TS12 | 69041000 | Stück | 4260661140705 | 0.75 | 10 | 3.7
THERMOPOR® Plan TS12 WG 265
013001217 | TS 300/12 | 248x300x249 | 13.5 | 72 | 3260 | 1000 | 265 | THERMOPOR® PLAN TS11 und TS12 | 69041000 | Stück | 4260661140477 | 0.75 | 12 | 4
013651217 | TS 365/12 | 248x365x249 | 15.9 | 60 | 3965 | 1000 | 265 | THERMOPOR® PLAN TS11 und TS12 | 69041000 | Stück | 4260661140576 | 0.75 | 12 | 4
THERMOPOR® PLAN T10 WG 255
013001013 | TP 300/10 | 248x300x249 | 11.5 | 72 | 2070 | 1000 | 255 | THERMOPOR® PLAN T10 | 69041000 | Stück | 4260661140446 | 0.65 | 8 | 2.3
013651013 | TP 365/10 | 248x365x249 | 13.9 | 60 | 2600 | 1000 | 255 | THERMOPOR® PLAN T10 | 69041000 | Stück | 4260661140538 | 0.65 | 8 | 2.3
THERMOPOR® PLAN T14 WG 270
023661413N | TP 365/14 Keller | 248x365x249 | 15.5 | 60 | 2525 | 1000 | 270 | THERMOPOR® PLAN T14 | 69041000 | Stück | 4260661141511 | 0.7 | 12 | 3.9
012411413 | TP 240/14 (308) | 308x240x249 | 12.7 | 72 | 1810 | 1000 | 270 | THERMOPOR® PLAN T14 | 69041000 | Stück | 4260661142006 | 0.7 | 10 | 3.4
013001413 | TP 300/14 | 248x300x249 | 12.9 | 72 | 1810 | 1000 | 270 | THERMOPOR® PLAN T14 | 69041000 | Stück | 4260661141535 | 0.7 | 10 | 3.4
013651413 | TP 365/14 | 248x365x249 | 15.5 | 60 | 2285 | 1000 | 270 | THERMOPOR® PLAN T14 | 69041000 | Stück | 4260661141542 | 0.7 | 10 | 3.4
Plan-Sockelziegel WG 280
015243913 | PSZ 240 | 498x240x249 | 17.5 | 40 | 4695 | 1000 | 280 | Plan-Sockelziegel | 69041000 | Stück | 4260661141559 | 0.8 | 12 | 4.7
THERMOPOR® PLAN End-, Eck-und Kimmziegel WG 275
S75, SL 08 + SL 09
023017931 | SL 300 End | 124x300x249 | 6.1 | 144 | 2210 | 1000 | 275 | THERMOPOR® PLAN End-, Eck-und Kimmziegel | 69041000 | Stück | 4260661142013
013007941 | SL 300 Eck | 175x300x249 | 8.5 | 60 | 2610 | 1000 | 275 | THERMOPOR® PLAN End-, Eck-und Kimmziegel | 69041000 | Stück | 4260661142181
End lang, teilbar 2 x 12,3 End bauseits zu trennen (für Fenstereinbau nach RAL)
013007951 | SL 300 End lang | 248x300x249 | 12.9 | 72 | 3750 | 1000 | 275 | THERMOPOR® PLAN End-, Eck-und Kimmziegel | 69041000 | Stück | 4260661142662
013667951 | SL 365 End lang | 248x365x249 | 15.7 | 60 | 3955 | 1000 | 275 | THERMOPOR® PLAN End-, Eck-und Kimmziegel | 69041000 | Stück | 4260661140644
014257951N | SL 425 End lang | 248x425x249 | 15.1 | 48 | 4650 | 1000 | 275 | THERMOPOR® PLAN End-, Eck-und Kimmziegel | 69041000 | Stück | 4260661142204
014907951 | SL 490 End lang | 248x490x249 | 17.4 | 48 | 5470 | 1000 | 275 | THERMOPOR® PLAN End-, Eck-und Kimmziegel | 69041000 | Stück | 4260661142020
S75, SL08 + SL09, SL10 - Kimmziegel immer in die unterste Lage
013007921 | SL 300/2 | 248x300x124 | 5.7 | 144 | 2820 | 1000 | 275 | THERMOPOR® PLAN End-, Eck-und Kimmziegel | 69041000 | Stück | 4260661140507
013657921 | SL 365/2 | 248x365x124 | 6.8 | 96 | 3515 | 1000 | 275 | THERMOPOR® PLAN End-, Eck-und Kimmziegel | 69041000 | Stück | 4260661140637
014257921 | SL 425/2 | 248x425x124 | 8 | 96 | 4145 | 1000 | 275 | THERMOPOR® PLAN End-, Eck-und Kimmziegel | 69041000 | Stück | 4260661140750
014907921 | SL 490/2 | 248x490x124 | 9 | 96 | 4780 | 1000 | 275 | THERMOPOR® PLAN End-, Eck-und Kimmziegel | 69041000 | Stück | 4260661140798
HLZ, T 14, TS11 und TS 12 Kimmziegel immer in die unterste Lage
011753923 | TP 175/2 | 498x175x124 | 7.9 | 60 | 2780 | 1000 | 280 | HLZ, bis T 14 und TS 12 | 69041000 | Stück | 4260661140347
012413923 | TP 240/2 | 373x240x124 | 8.1 | 120 | 2790 | 1000 | 280 | HLZ, bis T 14 und TS 12 | 69041000 | Stück | 4260661140392
013001423 | TP 300/2 | 248x300x124 | 6 | 144 | 2355 | 1000 | 280 | HLZ, bis T 14 und TS 12 | 69041000 | Stück | 4260661140491
013651423 | TP 365/2 | 248x365x124 | 7.9 | 120 | 2935 | 1000 | 280 | HLZ, bis T 14 und TS 12 | 69041000 | Stück | 4260661140606
014251423 | TP 425/2 | 248x425x124 | 9.6 | 96 | 3460 | 1000 | 280 | HLZ, bis T 14 und TS 12 | 69041000 | Stück | 4260661140729
Plan-Hochlochziegel RX-Kimmziegel WG 170
011151819 | TP 115 RX | 498x115x249 | 10.3 | 64 | 4415 | 1000 | 170 | Plan-Hochlochziegel RX-Kimmziegel | 69041000 | Stück | 4260661141597 | 0.8 | 12 | 4.7
011751819 | TP 175 RX | 498x175x249 | 15.7 | 40 | 6720 | 1000 | 170 | Plan-Hochlochziegel RX-Kimmziegel | 69041000 | Stück | 4260661141603 | 0.8 | 12 | 5
012401819 | TP 240 RX | 373x240x249 | 16 | 40 | 6900 | 1000 | 170 | Plan-Hochlochziegel RX-Kimmziegel | 69041000 | Stück | 4260661141610 | 0.8 | 12 | 5
Plan-Hochlochziegel T und TS Quadrat WG 280
011153913 | TP 115 | 498x115x249 | 10.3 | 96 | 1430 | 1000 | 280 | Plan-Hochlochziegel T und TS Quadrat | 69041000 | Stück | 4260661140064 | 0.8 | 12 | 4.7
011753913 | TP 175 | 498x175x249 | 15.7 | 60 | 2035 | 1000 | 280 | Plan-Hochlochziegel T und TS Quadrat | 69041000 | Stück | 4260661140330 | 0.8 | 12 | 5
012413913 | TP 240 | 373x240x249 | 16 | 60 | 2110 | 1000 | 280 | Plan-Hochlochziegel T und TS Quadrat | 69041000 | Stück | 4260661140385 | 0.8 | 12 | 5
Plan-Schallschutz-Verfüllziegel T WG 285
081759617 | SPZ 175 | 498x175x249 | 17.7 | 60 | 3390 | 1000 | 285 | Plan-Schallschutz-Verfüllziegel T | 69041000 | Stück |  | 0.8 | 12 | 5.8
082409617 | SPZ 240 | 373x240x249 | 17.8 | 60 | 3390 | 1000 | 285 | Plan-Schallschutz-Verfüllziegel T | 69041000 | Stück |  | 0.8 | 12 | 5.8
083009617 | SPZ 300 | 373x300x249 | 22.2 | 45 | 4455 | 1000 | 285 | Plan-Schallschutz-Verfüllziegel T | 69041000 | Stück |  | 0.8 | 12 | 5.8
Plan-Schalungsziegel WG 286
031759717 | SZ 175 | 372x175x249 | 11 | 84 | 4450 | 1000 | 286 | Plan-Schalungsziegel | 69041000 | Stück |  | 2 | Nicht maßgebend
162409717 | SZ 240 | 372x240x249 | 16.6 | 40 | 5575 | 1000 | 286 | Plan-Schalungsziegel | 69041000 | Stück |  | 2 | Nicht maßgebend
163009717 | SZ 300 | 372x300x249 | 18.5 | 30 | 6320 | 1000 | 286 | Plan-Schalungsziegel | 69041000 | Stück |  | 2 | Nicht maßgebend
Plan-Schallschutzziegel T 1,2 und T 1,4 WG 290
031151217 | TP 115/1,2 | 498x115x249 | 15.4 | 64 | 4120 | 1000 | 290 | Plan-Schallschutzziegel T 1,2 und T 1,4 | 69041000 | Stück | 4260661141788 | 1.2 | 16 | 5.5
081761217 | TP 175/1,2 | 373x175x249 | 14 | 60 | 5300 | 1000 | 290 | Plan-Schallschutzziegel T 1,2 und T 1,4 | 69041000 | Stück | 4260661141795 | 1.2 | 16 | 5.5
032401217 | TP 240/1,2 | 373x240x249 | 19.8 | 48 | 5785 | 1000 | 290 | Plan-Schallschutzziegel T 1,2 und T 1,4 | 69041000 | Stück | 4260661141801 | 1.2 | 16 | 5.5
081151417 | TP 115/1,4 | 308x115x249 | 17.2 | 96 | 2655 | 1000 | 290 | Plan-Schallschutzziegel T 1,2 und T 1,4 | 69041000 | Stück | 4260661141818 | 1.4 | 20 | 6.3
081751417 | TP 175/1,4 | 308x175x249 | 17.4 | 60 | 5080 | 1000 | 290 | Plan-Schallschutzziegel T 1,2 und T 1,4 | 69041000 | Stück | 4260661141825 | 1.4 | 20 | 6.3
032401417 | TP 240/1,4 | 308x240x249 | 22.3 | 48 | 6460 | 1000 | 290 | Plan-Schallschutzziegel T 1,2 und T 1,4 | 69041000 | Stück | 4260661141832 | 1.4 | 20 | 6.3
ThermoBlock: Die Ziegelklassiker zum Mauern Preis franko p. ‰ Stück
ThermoBlock® Hlz WG 315
015113914 | P 511 T | 498x115x238 | 11.2 | 96 | 1995 | 1000 | 315 | Blockziegel | 69041000 | Stück | 4010499306091 | 0.9 | 12 | 5.6
015173914 | P 517 T | 498x175x238 | 17.1 | 60 | 2920 | 1000 | 315 | Blockziegel | 69041000 | Stück | 4010499306176 | 0.9 | 12 | 5.6
025243914 | P 524 T | 498x240x238 | 22.7 | 30 | 3915 | 1000 | 315 | Blockziegel | 69041000 | Stück | 2038989650006 | 0.8 | 8 | 3.9
ThermoBlock® Kleinformate WG 320
201157114 | P 71 | 240x115x 71 | 1.9 | 520 | 490 | 1000 | 320 | ThermoBlock Kleinformat | 69041000 | Stück |  | 1 | 12 | 1.6
081153914 | P 115 | 240x115x113 | 2.8 | 392 | 570 | 1000 | 320 | ThermoBlock Kleinformat | 69041000 | Stück |  | 1 | 12 | 1.6
081753914 | P 175 | 240x175x113 | 4.3 | 244 | 990 | 1000 | 320 | ThermoBlock Kleinformat | 69041000 | Stück |  | 1 | 12 | 1.6
023003914 | P 30 | 240x300x113 | 7.4 | 82 | 1710 | 1000 | 320 | ThermoBlock Kleinformat | 69041000 | Stück |  | 1 | 12 | 1.6
Schallschutzziegel (Kleinformate) WG 325
201155817 | P 115/1,4 | 240x115x113 | 4 | 284 | 985 | 1000 | 325 | Schallschutzziegel Kleinformat | 69041000 | Stück |  | 1.4 | 20 | 6.7
201755817 | P 175/1,4 | 240x175x113 | 6.1 | 168 | 1070 | 1000 | 325 | Schallschutzziegel Kleinformat | 69041000 | Stück |  | 1.4 | 20 | 6.7
203005817 | P 30/1,4 | 240x300x113 | 9.9 | 96 | 2635 | 1000 | 325 | Schallschutzziegel Kleinformat | 69041000 | Stück |  | 1.4 | 20 | 6.7
Vollziegel (Kleinformate) ohne Lochung
201159617 | P 71/2,0 | 240x115x71 | 3.8 | 360 | 970 | 1000 | 325 | Schallschutzziegel Kleinformat | 69041000 | Stück |  | 2 | 28 | 7.5
U-Schalen + WU-Schalen WG 330 Preis franko Palette € ‰ Stück
031753915 | U 175 | 240x175x244 | 6.9 | 105 | 2820 | 1000 | 330 | U-Schalen | 69041000 | Stück
032403915 | U 240 | 240x240x244 | 9.2 | 75 | 3540 | 1000 | 330 | U-Schalen | 69041000 | Stück
033003915 | U 300 | 240x300x244 | 10 | 60 | 4275 | 1000 | 330 | U-Schalen | 69041000 | Stück
033653915 | U 365 | 240x365x244 | 11.4 | 60 | 5100 | 1000 | 330 | U-Schalen | 69041000 | Stück
034253915 | U 425 | 240x425x244 | 12.2 | 60 | 5965 | 1000 | 330 | U-Schalen | 69041000 | Stück
034903915 | U 490 | 240x490x244 | 12.9 | 45 | 7455 | 1000 | 330 | U-Schalen | 69041000 | Stück
033003916 | WU 300 | 240x300x244 | 9.6 | 60 | 5990 | 1000 | 330 | U-Schalen | 69041000 | Stück
033653916 | WU 365 | 240x365x244 | 11.6 | 60 | 7390 | 1000 | 330 | U-Schalen | 69041000 | Stück
034253916 | WU 425 | 240x425x244 | 11.8 | 60 | 8780 | 1000 | 330 | U-Schalen | 69041000 | Stück
034903916 | WU 490 | 240x490x244 | 12.9 | 45 | 10670 | 1000 | 330 | U-Schalen | 69041000 | Stück
U-Schalen + WU-Schalen WG 330 Preis franko einzeln € ‰ Stück
031753915 | U 175 | 240x175x244 | 6.9 | 105 | 3665 | 1000 | 330 | U-Schalen | 69041000 | Stück
032403915 | U 240 | 240x240x244 | 9.2 | 75 | 4600 | 1000 | 330 | U-Schalen | 69041000 | Stück
033003915 | U 300 | 240x300x244 | 10 | 60 | 5560 | 1000 | 330 | U-Schalen | 69041000 | Stück
033653915 | U 365 | 240x365x244 | 11.4 | 60 | 6630 | 1000 | 330 | U-Schalen | 69041000 | Stück
034253915 | U 425 | 240x425x244 | 12.2 | 60 | 7755 | 1000 | 330 | U-Schalen | 69041000 | Stück
034903915 | U 490 | 240x490x244 | 12.9 | 45 | 9690 | 1000 | 330 | U-Schalen | 69041000 | Stück
033003916 | WU 300 | 240x300x244 | 9.6 | 60 | 7790 | 1000 | 330 | U-Schalen | 69041000 | Stück
033653916 | WU 365 | 240x365x244 | 11.6 | 60 | 9610 | 1000 | 330 | U-Schalen | 69041000 | Stück
034253916 | WU 425 | 240x425x244 | 11.8 | 60 | 11415 | 1000 | 330 | U-Schalen | 69041000 | Stück
034903916 | WU 490 | 240x490x244 | 12.9 | 45 | 13870 | 1000 | 330 | U-Schalen | 69041000 | Stück
Ziegelstürze + Wärmedämmstürze (25 cm Raster) WG 310 Preis franko Palette €/Meter
131157118 | Sturz 11,5 x 7,1 (100 - 200 cm) |  | 13.5 | 45 | 7.45 | 1 | 310 | Stürze | 69041000 | Meter
131157118 | Sturz 11,5 x 7,1 (225 - 300 cm) |  | 13.5 | 27 | 7.45 | 1 | 310 | Stürze | 69041000 | Meter
131757118 | Sturz 17,5 x 7,1 (100 - 200 cm) |  | 24.2 | 30 | 11.7 | 1 | 310 | Stürze | 69041000 | Meter
131757118 | Sturz 17,5 x 7,1 (225 - 300 cm) |  | 24.2 | 18 | 11.7 | 1 | 310 | Stürze | 69041000 | Meter
131151118 | Sturz 11,5 x 11,3 (100 - 150 cm) |  | 22.5 | 32 | 14.7 | 1 | 310 | Stürze | 69041000 | Meter
131751128 | Sturz 17,5 x 11,3 (125 cm) |  | 31 | 20 | 21.7 | 1 | 310 | Stürze | 69041000 | Meter
133001128 | WD-Sturz 30,0 x 11,3 (125 - 150 cm) |  | 45 | 18 | 42 | 1 | 310 | Stürze | 69041000 | Meter
133651128 | WD-Sturz 36,5 x 11,3 (125 - 150 cm) |  | 55 | 18 | 47.8 | 1 | 310 | Stürze | 69041000 | Meter
134251128 | WD-Sturz 42,5 x 11,3 (125 - 150 cm) |  | 65 | 12 | 55.65 | 1 | 310 | Stürze | 69041000 | Meter
Ziegelstürze + Wärmedämmstürze (25 cm Raster) WG 310 Preis franko einzeln €/Meter
131157118 | Sturz 11,5 x 7,1 (100 - 200 cm) |  | 13.5 | 45 | 9.7 | 1 | 310 | Stürze | 69041000 | Meter
131157118 | Sturz 11,5 x 7,1 (225 - 300 cm) |  | 13.5 | 27 | 9.7 | 1 | 310 | Stürze | 69041000 | Meter
131757118 | Sturz 17,5 x 7,1 (100 - 200 cm) |  | 24.2 | 30 | 15.25 | 1 | 310 | Stürze | 69041000 | Meter
131757118 | Sturz 17,5 x 7,1 (225 - 300 cm) |  | 24.2 | 18 | 15.25 | 1 | 310 | Stürze | 69041000 | Meter
131151118 | Sturz 11,5 x 11,3 (100 - 150 cm) |  | 22.5 | 32 | 19.1 | 1 | 310 | Stürze | 69041000 | Meter
131751128 | Sturz 17,5 x 11,3 (125 cm) |  | 31 | 20 | 28.2 | 1 | 310 | Stürze | 69041000 | Meter
133001128 | WD-Sturz 30,0 x 11,3 (125 - 150 cm) |  | 45 | 18 | 54.6 | 1 | 310 | Stürze | 69041000 | Meter
133651128 | WD-Sturz 36,5 x 11,3 (125 - 150 cm) |  | 55 | 18 | 65.15 | 1 | 310 | Stürze | 69041000 | Meter
134251128 | WD-Sturz 42,5 x 11,3 (125 - 150 cm) |  | 65 | 12 | 72.35 | 1 | 310 | Stürze | 69041000 | Meter
Fensteranschlagschale (Ergänzungsziegel) WG 295 Preis franko Palette €/Stück
120100009 | FAS 45 | 250x115x45 | 0.89 | 248 | 4.35 | 1 | 295 | Deckenrand-Schale | 69041000 | Stück
120200009 | FAS 60 | 250x115x60 | 1.18 | 248 | 4.65 | 1 | 295 | Deckenrand-Schale | 69041000 | Stück
120300009 | FAS 71 | 250x115x71 | 1.4 | 248 | 4.05 | 1 | 295 | Deckenrand-Schale | 69041000 | Stück
Fensteranschlagschale (Ergänzungsziegel) WG 295 Preis franko einzeln €/Stück
120100009 | FAS | 250x115x45 | 0.89 | 248 | 5.65 | 1 | 295 | Deckenrand-Schale | 69041000 | Stück
120200009 | FAS | 250x115x60 | 1.18 | 248 | 6.05 | 1 | 295 | Deckenrand-Schale | 69041000 | Stück
120300009 | FAS | 250x115x71 | 1.4 | 248 | 5.27 | 1 | 295 | Deckenrand-Schale | 69041000 | Stück
JUWÖ SSL® WG 300 | für Wanddicke | Rollenbreite |  | á 10 lfm
120560009 | 115 mm | 135 mm |  | 1 | 210 | 1 | 300 | Verarbeitungsh. und SSL | 69041000 | Meter
120570009 | 175 mm | 195 mm |  | 1 | 230 | 1 | 300 | Verarbeitungsh. und SSL | 69041000 | Meter
120580009 | 240 mm | 260 mm |  | 1 | 260 | 1 | 300 | Verarbeitungsh. und SSL | 69041000 | Meter
120600009 | 300 mm | 320 mm |  | 1 | 300 | 1 | 300 | Verarbeitungsh. und SSL | 69041000 | Meter
120610009 | 365 mm | 385 mm |  | 1 | 340 | 1 | 300 | Verarbeitungsh. und SSL | 69041000 | Meter
120620009 | 425 mm | 445 mm |  | 1 | 360 | 1 | 300 | Verarbeitungsh. und SSL | 69041000 | Meter
120630009 | 490 mm | 520 mm |  | 1 | 380 | 1 | 300 | Verarbeitungsh. und SSL | 69041000 | Meter
Ringanker-Dämmschale RDS WG 295
163003919 | RDS 300 | 1000x300x250 | 8.9 | 16 | 64.45 | 1 | 295 | Deckenrand-Schale | 69041000 | Stück
163653919 | RDS 365 | 1000x365x250 | 9.4 | 16 | 64.75 | 1 | 295 | Deckenrand-Schale | 69041000 | Stück
164253919 | RDS 425 | 1000x425x250 | 9.8 | 16 | 67.75 | 1 | 295 | Deckenrand-Schale | 69041000 | Stück
164903919 | RDS 490 | 1000x490x250 | 10 | 16 | 70.55 | 1 | 295 | Deckenrand-Schale | 69041000 | Stück
160003919 | RDS Universal |  |  |  | 54.7 | 1 | 295 | Deckenrand-Schale | 69041000 | Stück
Ringanker-Dämmschale RDS Ecke WG 295
163003949 | RDS 300 Ecke | 240x300x250 | 2.9 |  | 41.95 | 1 | 295 | Deckenrand-Schale | 69041000 | Stück
163653949 | RDS 365 Ecke | 305x365x250 | 3.6 |  | 43.7 | 1 | 295 | Deckenrand-Schale | 69041000 | Stück
164253949 | RDS 425 Ecke | 365x425x250 | 4.3 |  | 45.3 | 1 | 295 | Deckenrand-Schale | 69041000 | Stück
164903949 | RDS 490 Ecke | 430x490x250 | 5 |  | 47 | 1 | 295 | Deckenrand-Schale | 69041000 | Stück
THERMOPOR® PLAN System-Ergänzungen
Plan-Deckenrandschale (Ergänzungsziegel) WG 295 Preis franko Palette €/Stück
101401819 | DRE 18 Mineralwolle | 500x140x180 | 7.3 | 60 | 5.8 | 1 | 295 | Deckenrand-Schale | 69041000 | Stück
101402019 | DRE 20 Mineralwolle | 500x140x200 | 7.8 | 60 | 6.05 | 1 | 295 | Deckenrand-Schale | 69041000 | Stück
101402219 | DRE 22 Mineralwolle | 500x140x220 | 8.8 | 60 | 6.35 | 1 | 295 | Deckenrand-Schale | 69041000 | Stück
101402519 | DRE 25 Mineralwolle | 499x140x249 | 10.1 | 50 | 6.65 | 1 | 295 | Deckenrand-Schale | 69041000 | Stück
161411819 | DRE-Neopor 18 | 500x120x180 | 1.9 | 84 | 10.85 | 1 | 295 | Deckenrand-Schale | 69041000 | Stück
161412019 | DRE-Neopor 20 | 500x120x200 | 2 | 70 | 11.35 | 1 | 295 | Deckenrand-Schale | 69041000 | Stück
161412219 | DRE-Neopor 22 | 500x120x220 | 2.1 | 70 | 11.75 | 1 | 295 | Deckenrand-Schale | 69041000 | Stück
161412419 | DRE-Neopor 24 | 500x120x240 | 2.2 | 70 | 13.25 | 1 | 295 | Deckenrand-Schale | 69041000 | Stück
161412519 | DRE-Neopor 25 | 500x120x250 | 2.2 | 70 | 13.25 | 1 | 295 | Deckenrand-Schale | 69041000 | Stück
161412819 | DRE-Neopor 28 | 1000x120x280 | 4.9 | - | 37.8 | 1 | 295 | Deckenrand-Schale | 69041000 | Stück
161413019 | DRE-Neopor 30 | 1000x120x300 | 5.7 | - | 39.8 | 1 | 295 | Deckenrand-Schale | 69041000 | Stück
161413219 | DRE-Neopor 32 | 1000x120x320 | 6.1 | - | 41.8 | 1 | 295 | Deckenrand-Schale | 69041000 | Stück
161413419 | DRE-Neopor 34 | 1000x120x340 | 6.5 | - | 44.4 | 1 | 295 | Deckenrand-Schale | 69041000 | Stück
161422019 | Deckenrandelement 20 DRE+ | 500x120x200 | 2.1 | 48 | 22.8 | 1 | 295 | Deckenrand-Schale | 69041000 | Stück
161422219 | Deckenrandelement 22 DRE+ | 500x120x220 | 2.2 | 48 | 23.15 | 1 | 295 | Deckenrand-Schale | 69041000 | Stück
161422519 | Deckenrandelement 24 DRE+ | 500x120x240 | 2.3 | 42 | 24.9 | 1 | 295 | Deckenrand-Schale | 69041000 | Stück
Plan-Deckenrandschale (Ergänzungsziegel) WG 295 Preis franko einzeln €/Stück
101401819 | DRE 18 Mineralwolle | 500x140x180 | 7.3 | 60 | 7.55 | 1 | 295 | Deckenrand-Schale | 69041000 | Stück
101402019 | DRE 20 Mineralwolle | 500x140x200 | 7.8 | 60 | 7.9 | 1 | 295 | Deckenrand-Schale | 69041000 | Stück
101402219 | DRE 22 Mineralwolle | 500x140x220 | 8.8 | 60 | 8.25 | 1 | 295 | Deckenrand-Schale | 69041000 | Stück
101402519 | DRE 25 Mineralwolle | 499x140x249 | 10.1 | 50 | 8.65 | 1 | 295 | Deckenrand-Schale | 69041000 | Stück
161411819 | DRE-Neopor 18 | 500x120x180 | 1.9 | 84 | 14.1 | 1 | 295 | Deckenrand-Schale | 69041000 | Stück
161412019 | DRE-Neopor 20 | 500x120x200 | 2 | 70 | 14.75 | 1 | 295 | Deckenrand-Schale | 69041000 | Stück
161412219 | DRE-Neopor 22 | 500x120x220 | 2.1 | 70 | 15.3 | 1 | 295 | Deckenrand-Schale | 69041000 | Stück
161412419 | DRE-Neopor 24 | 500x120x240 | 2.2 | 70 | 17.25 | 1 | 295 | Deckenrand-Schale | 69041000 | Stück
161412519 | DRE-Neopor 25 | 500x120x250 | 2.2 | 80 | 17.25 | 1 | 295 | Deckenrand-Schale | 69041000 | Stück
161412819 | DRE-Neopor 28 | 1000x120x280 | 4.9 | - | 49.15 | 1 | 295 | Deckenrand-Schale | 69041000 | Stück
161413019 | DRE-Neopor 30 | 1000x120x300 | 5.7 | - | 51.75 | 1 | 295 | Deckenrand-Schale | 69041000 | Stück
161413219 | DRE-Neopor 32 | 1000x120x320 | 6.1 | - | 54.35 | 1 | 295 | Deckenrand-Schale | 69041000 | Stück
161413419 | DRE-Neopor 34 | 1000x120x340 | 6.5 | - | 57.75 | 1 | 295 | Deckenrand-Schale | 69041000 | Stück
161422019 | Deckenrandelement 20 DRE+ | 500x120x200 | 2.1 | 48 | 29.65 | 1 | 295 | Deckenrand-Schale | 69041000 | Stück
161422219 | Deckenrandelement 22 DRE+ | 500x120x220 | 2.2 | 48 | 30.1 | 1 | 295 | Deckenrand-Schale | 69041000 | Stück
161422519 | Deckenrandelement 24 DRE+ | 500x120x240 | 2.3 | 36 | 32.4 | 1 | 295 | Deckenrand-Schale | 69041000 | Stück
Stützen-Dämmstein WG 296 Preis franko Palette €/Stück
163653929 | SD 365 | 365x365x499 | 1.2 | 18 | 49.55 | 1 | 296 | Dämmstein/Dämmschalung | 69041000 | Stück
164253929 | SD 425 | 425x425x499 | 1.5 | 12 | 59 | 1 | 296 | Dämmstein/Dämmschalung | 69041000 | Stück
163653939 | SD 365 Ziegel | 365x365x499 | 7.3 | 18 | 64.85 | 1 | 296 | Dämmstein/Dämmschalung | 69041000 | Stück
164253939 | SD 425 Ziegel | 425x425x499 | 8.5 | 12 | 80 | 1 | 296 | Dämmstein/Dämmschalung | 69041000 | Stück
Stützen-Dämmstein WG 296 Preis franko einzeln €/Stück
163653929 | SD 365 | 365x365x499 | 1.2 | 18 | 57 | 1 | 296 | Dämmstein/Dämmschalung | 69041000 | Stück
164253929 | SD 425 | 425x425x499 | 1.5 | 12 | 67.8 | 1 | 296 | Dämmstein/Dämmschalung | 69041000 | Stück
163653939 | SD 365 Ziegel | 365x365x499 | 7.3 | 18 | 74.6 | 1 | 296 | Dämmstein/Dämmschalung | 69041000 | Stück
164253939 | SD 425 Ziegel | 425x425x499 | 8.5 | 12 | 92 | 1 | 296 | Dämmstein/Dämmschalung | 69041000 | Stück
THERMOPOR® PLAN Mörtel + Verarbeitungshilfen Preis franko einzeln €/Stück
Verarbeitungshilfen WG 300
120060009 | JUWÖ Wallslider® |  |  |  | 165 | 1 | 300 | Verarbeitungshilfen | 69041000 | Stück
120050009 | Mörtelwalze 42,5 + 49,0 cm |  |  |  | 645 | 1 | 300 | Verarbeitungshilfen | 69041000 | Stück
120040009 | Mörtelwalze 36,5 + 42,5 cm |  |  |  | 640 | 1 | 300 | Verarbeitungshilfen | 69041000 | Stück
120030009 | Mörtelwalze 36,5 + 30,0 cm |  |  |  | 635 | 1 | 300 | Verarbeitungshilfen | 69041000 | Stück
120020009 | Mörtelwalze 24,0 + 17,5 cm |  |  |  | 610 | 1 | 300 | Verarbeitungshilfen | 69041000 | Stück
120010000 | Reduzierstück 6,5 cm für Walze |  |  |  | 28 | 1 | 300 | Verarbeitungshilfen | 69041000 | Stück
120350009 | Foliensack |  |  |  | 2.85 | 1 | 300 | Verarbeitungshilfen | 69041000 | Stück
120800009 | JUWÖ BigBag |  |  |  | 75 | 1 | 300 | Verarbeitungshilfen | 69041000 | Stück
120340009 | Collomix DLX 120 |  |  |  | 51.5 | 1 | 300 | Verarbeitungshilfen | 69041000 | Stück
120320009 | Mörtelwanne rechteckig |  |  |  | 33.5 | 1 | 300 | Verarbeitungshilfen | 69041000 | Stück
120360009 | Mörteleimer 30 Ltr. |  |  |  | 24.95 | 1 | 300 | Verarbeitungshilfen | 69041000 | Stück
120330009 | Maueranker/Stahl (VPE=250 Stk.) |  |  |  | 0.75 | 1 | 300 | Verarbeitungshilfen | 69041000 | Stück
120410009 | Sägeblatt für DeWalt Steinsäge |  |  |  | 106 | 1 | 300 | Verarbeitungshilfen | 69041000 | Stück
120400009 | DeWalt Steinsäge |  |  |  | 530 | 1 | 300 | Verarbeitungshilfen | 69041000 | Stück
120420009 | Justierfix Paar |  |  |  | 665 | 1 | 300 | Verarbeitungshilfen | 69041000 | Stück
Mörtel WG 305
110040009 | Mörtel maxit therm 825, LM 21 |  | 15 | 54 | 12.95 | 1 | 305 | Dünnbettmörtel und Mörtelpads | 69041000 | Stück
110010009 | Dünnbettmörtel MeinZiegelhaus |  | 25 | 48 | 17.25 | 1 | 305 | Dünnbettmörtel und Mörtelpads | 69041000 | Stück
110030009 | Dünnbettmörtel maxit mur 900 D |  | 15 | 60 | 18.95 | 1 | 305 | Dünnbettmörtel und Mörtelpads | 69041000 | Stück
Mörtelpad Maxit WG 305
110150009 | Bewässerungsset, 1 Set |  |  | 1 | 549 | 1 | 305 | Dünnbettmörtel und Mörtelpads | 69041000 | Stück
á 10 Stck
110140009 | Mörtelpad Maxit | 42 cm x 30 cm |  | 1 | 10.4 | 1 | 305 | Dünnbettmörtel und Mörtelpads | 69041000 | Stück
110130009 | Mörtelpad Maxit | 36 cm x 24 cm |  | 1 | 7.3 | 1 | 305 | Dünnbettmörtel und Mörtelpads | 69041000 | Stück
110110009 | Mörtelpad Maxit | 17 cm x 36 cm |  | 1 | 5.2 | 1 | 305 | Dünnbettmörtel und Mörtelpads | 69041000 | Stück
Wichtige Hinweise
Bestellung
Bestellungen haben schriftlich zu erfolgen, für Fehllieferungen bei nicht schriftlich erfolgter Bestellung wird keine
Haftung übernommen. Bei eder kurzfristigen Absage von reservierten Touren (bis zu 48 Std. vor Anlieferung), ist
es i.d.R. nicht mehr möglich, den dafür vorgesehenen LKW kostendeckend einzusetzen. Hierfür stellen wir eine
Aufwandsentschädigung von 160,00 € in Rechnung. Bei Stornierung bereits kommissionierter Ware werden 30% des Warenwertes in Rechnung gestellt.
Fracht
Unsere Preise beinhalten Frachten und gelten für volle Züge bei frei befahrbarer Baustelle, bauseits abgeladen ohne Zeitverlust.
Bei Mindermengen berechnen wir einen pauschalen Zuschlag:
< 20 Paletten 1,0m x 1,0m < 30 Paletten 0,75x1,0m 95,- € pauschal
< 12 Paletten 1,0m x 1,0m < 18 Paletten 0,75x1,0m 135,- € pauschal
< 8 Paletten 1,0m x 1,0m < 12 Paletten 0,75x1,0m 180,- € pauschal
< 4 Paletten 1,0m x 1,0m < 6 Paletten 0,75x1,0m 195,- € pauschal
Weiterhin übernehmen wir keine Haftung für Transport- und Entladeschäden
Entladegebühr
Für die Entladung mit LKW-Kran berechnen wir 5,50 € je Hub . Pal. 1,00 x 1,00 m und 3,70 € je Hub . Pal. 1,00 x 0,75 m
Voraussetzung hierfür ist die Befahrbarkeit der Entladestelle mit schwerem Lastzug und eine geeignete Entlademöglichkeit. Die Entscheidung über die Befahrbarkeit der Baustelle liegt bei dem LKW-Fahrer. Die im Einsatz befindlichen LKW-Kräne haben ein Max.-Reichweite von 9 Metern. Größere Reichweite auf Anfrage und gegen Aufpreis.
Für das Umladen von Motorwagen und Hänger berechnen wir zusätzlich 90,- € pauschal.
Für eine zweite Abladestelle im Umkreis von 20 km zur ersten Abladestelle berechnen wir 75,- € (> 20 km auf Anfrage).
Verladezeiten
Wöllstein: Januar und Februar 07:00 – 16:00 Uhr - März bis Dezember 06:00 – 16:00 Uhr
Alzenau: Ganzjährig 07:00 – 15:00 Uhr
Wir bitten um Ihr Verständnis, dass der Beginn der letzten Verladung um 14:45 Uhr ist.
Entladezeit
In den Frachten ist eine Entladezeit von 1 Stunde je Zug, bzw. eine halbe Stunde je Wagen einkalkuliert. Bei Überschreitung wird ein Betrag von 50,00 € je angefangene halbe Stunde in Rechnung gestellt.
Lieferung
- Bei Anlieferung durch uns sind wir bestrebt, die von Ihnen gewünschten Liefertermine einzuhalten. Da unsere Lieferterminzusagen grundsätzlich unverbindlich sind, können wir weder Zeitvorgaben akzeptieren, noch für nicht termingerechte Lieferungen in Rechnung gestellte Folgekosten erstatten.
- Die Preise gelten frei Baustelle, frei LKW verladen, jeweils zu- züglich der gesetzlichen Mehrwertsteuer.
- Verpackung in Schrumpffolie auf Mehrweg-Paletten.
- Paletten-Leihgebühr 13,00€ für 1,00 x 1,00m und 0,75 x 1,00m
- Paletten-Erstattung 11,00€ für 1,00 x 1,00m und 0,75 x 1,00m
- Euro-Paletten Leihgebühr 25,00€, Erstattung 20,00€
Klimaschutzbeitrag (KSB)
0,50 €/Stück: grundsätzlich für alle Plan- und Blockziegel, Systemergänzungen wie Stürze, U-Schalen, Deckenrand-Schalen usw..
0,30 €/Stück: Plan- und Blockziegel Hlz der Warengruppe 280 und 315
0,15 €/Stück: Kleinformate der Warengruppe 320 und 325.
0,05 €/Stück: Mörtelpads
Warenrücknahme
Warenrücknahme kann nur nach vorheriger schriftlicher Anmeldung und Bestätigung durch den zuständigen Vertriebsmitarbeiter erfolgen.
Bei Warenrücklieferung in einwandfreiem und verkaufsfähigem Zustand (nur volle Paletten), berechnen wir 30% Rücknahmegebühren vom Netto-Warenwert sowie die tatsächlich anfallenden Frachtkosten, mindestens jedoch 185,00 € Frachtpauschale. Eine Rücknahme ist nur für einwandfreie und für den Wiederverkauf geeigneter Ware möglich. Ware, die für den Wiederverkauf nicht geeignet ist, wird durch JUWÖ kostenfrei entsorgt.
Für Abholungen von Paletten durch unsere Spediteure beträgt die Mindestmenge 50 Stück. Wir berechnen einen Frachtanteil von 2,00 € je Palette bei verschachtelter Verladung zu jeweils 30 Stück pro Stapel (Reststapel möglich). Bei unverschachtelten oder kleineren Stapeln beträgt der Frachtanteil 2,20 € je Palette. Bei Abholung werden mindestens 100,00 € berechnet. Angelieferte Paletten müssen sortenrein und mit einem Kranfahrzeug erreichbar gestapelt sein. Für nicht von JUWÖ gelieferte Paletten wird keine Gutschrift erteilt. Diese werden kostenfrei durch JUWÖ entsorgt. Für diese Paletten erfolgt keine Lagerhaltung durch JUWÖ. Eine spätere Abholung durch den Kunden ist insofern nicht möglich.
Dünnbettmörtel, Mörtel und Mörtel-Pads sind vom Umtausch ausgeschlossen.
Gültigkeit
Mit dem Erscheinen dieser Preisliste verlieren alle anderen Preislisten ihre Gültigkeit.